## Glencore Cuota Marzo
ALS INSPECTION CHILE SPA
SERVICIO DE MUESTREO CAMIONES-TAMBO DE ORO
CLIENTE |  | : | GLENCORE & HMC
MATERIAL |  | : | CONCENTRADO DE ORO
PESO NETO HUMEDO |  | : | 221.44 | MT
HUMEDAD |  | : | 6.352%
PESO SECO |  | : | 207.375 | MT
REFERENCIA GLENCORE |  | : | 199.26.32702.003-P
FECHA DE MUESTREO |  | : | 11 de Marzo, 2026
FECHA DE DET DE HUMEDAD |  | : | 13 de Marzo, 2026
REFERENCIA ALS |  | : | PUN-2603-0932 (Glencore) & PUN-2603-0933 (HMC)
LOTE MARZO
N° CAMION | FECHA DE MUESTREO | PATENTE CAMION | PESO BRUTO (Kg) | TARA (Kg) | PESO NETO (Kg) | HUMEDAD % | PESO SECO (Kg) | COMENTARIOS
[10 empty] | WMT | %H2O | DMT
1 | 11 de Marzo | LTGV85 | 44.18 | 16.32 | 27.86 | 6.45% | 26.063 | - | Lot1 | 110.05 | 6.395% | 103.011
2 | 11 de Marzo | JHCB70 | 43.92 | 16.63 | 27.29 | 6.34% | 25.56 | - | Lot2 | 111.39 | 6.307% | 104.364
3 | 11 de Marzo | RLCF34 | 44.61 | 16.96 | 27.65 | 6.57% | 25.833 | - | TOTAL | 221.44 | 6.352% | 207.375
4 | 11 de Marzo | LGZT48 | 43.85 | 16.6 | 27.25 | 6.22% | 25.555 | -
5 | 11 de Marzo | SLHR-24 | 44.27 | 16.56 | 27.71 | 6.3% | 25.964 | -
6 | 11 de Marzo | SVZR-14 | 44.71 | 16.8 | 27.91 | 6.47% | 26.104 | -
7 | 11 de Marzo | PCGH-21 | 44.19 | 16.55 | 27.64 | 6.34% | 25.888 | -
8 | 11 de Marzo | KJTG-99 | 44.77 | 16.64 | 28.13 | 6.12% | 26.408 | -
|  | TOTAL | 354.5 | 133.06 | 221.44 | 6.352% | 207.375 | -